## sheet1
河北省电线电缆产品质量监督抽查检出不合格样品信息表
电线电缆
序号 | 行政区划 |  | 样品名称 | 标称商标 | 规格型号 | 受检（样品采集）单位 | 标称生产单位 | 判定结果 | 不合格项目
| 市 | 县区
1 | 沧州市 | 任丘市 | 聚乙烯绝缘聚氯乙烯护套钢带铠装 | -- | YJLV22-0.6/1kV 3×50+1×25 | 威克瑞线缆有限公司 | 威克瑞线缆有限公司 | 不合格 | 护套机械性能-空气烘箱中失重试验
2 | 沧州市 | 任丘市 | 架空绝缘导线 | -- | JKLYJ-1kV 1×70mm2 | 大征电线有限责任公司 | 大征电线有限责任公司 | 不合格 | 绝缘机械物理性能-收缩试验
3 | 邢台市 | 新河县 | 聚氯乙烯绝缘聚氯乙烯护套控制电缆 | -- | KVV 450/750V 2×1.5 | 河北汇泊线缆有限公司 | 河北汇泊线缆有限公司 | 不合格 | 结构尺寸-护套平均厚度
4 | 沧州市 | 河间市 | 电力电缆 | -- | YJV-0.6/1kV 5×6 | 河北胜宝电缆有限公司 | 河北胜宝电缆有限公司 | 不合格 | 绝缘机械性能-收缩试验
5 | 雄安新区 | 雄县 | 电力电缆 | 图形商标 | YJV 0.6/1kV 5×10 | 北京市朝阳区朝阳电缆厂京南分厂 | 北京市朝阳区朝阳电缆厂京南分厂 | 不合格 | 绝缘机械性能-收缩试验
6 | 邢台市 | 宁晋县 | 电力电缆 | -- | YJLV 3×95+1×50mm2 0.6/1kV | 亮普电缆有限公司 | 亮普电缆有限公司 | 不合格 | 护套机械性能-空气烘箱中失重试验
7 | 邢台市 | 宁晋县 | 铝芯交联聚乙烯绝缘聚氯乙烯护套电力电缆 | -- | YJLV 0.6/1kV 3×10 | 昊泽线缆有限公司 | 昊泽线缆有限公司 | 不合格 | 绝缘机械性能-收缩试验
8 | 邢台市 | 威县 | 铝芯交联聚乙烯绝缘钢带铠装聚氯乙烯护套电力电缆 | -- | YJLV22 0.6/1kV 4×70mm2 | 河北洺光线缆制造有限公司 | 河北洺光线缆制造有限公司 | 不合格 | 绝缘机械性能-收缩试验
9 | 邢台市 | 宁晋县 | 铝芯交联聚乙烯绝缘聚氯乙烯护套电力电缆 | -- | YJLV 3×35+1×16 0.6/1kV | 河北李可线缆有限公司 | 河北李可线缆有限公司 | 不合格 | 绝缘机械性能-热延伸试验
注：上述信息以《检验报告》为准。